## Argilas do Paraná - Ficha de Po
Ponto | UTM N | UTM E | Unidade Geológica | Município | Cerâmica | Classificacao | Análises Químicas % | [10 empty] | Mineralogia (%) | [5 empty] | Granulometria % |  |  | Após Secagem |  |  | Após Queima a 850ºC | [5 empty] | Após Queima a 950ºC
[7 empty] | Al2O3 | CaO | Fe2O3 | K2O | MgO | MnO | Na2O | P2O5 | SiO2 | TiO2 | P.F. | P.F. | Quartzo | Caolim | Ilita | Montmorilonita | Feldspatos | < 0,038 mm | > 0,038 e < 0,075 mm | > 0, 075 mm | Ruptura a Flexao kgf/cm2 | Água de extrusão % | Retração Linear% | Perda ao Fogo % | Retração Linear % | Ruptura a Flexão kgf/cm2 | Absorção d'água % | Porosidade Aparente % | Densidade Aparente g/cm3 | Perda ao Fogo % | Retração Linear % | Ruptura a Flexão kgf/cm2 | Absorção d'água % | Porosidade Aparente % | Densidade Aparente g/cm3
AP01 | 675106 | 7167010 | Embasamento Cristalino | São José dos Pinhais | Beira Rio | Alteração | 24.21 | 0.02 | 8 | 0.33 | 0.26 | 0.19 | 0.06 | 0.08 | 56.87 | 0.69 | 9.29 | 9.29 | 14.71 | 74.35 | 0.96 | 9.98 | 0 | 0.7552 | 0.0033 | 0.2415 | 3.48 | 40.76 | 4.4 | 9.16 | 0.63 | 5.11 | 34.11 | 50.55 | 1.5 | 9.33 | 1.46 | 5.29 | 34.15 | 49.2 | 1.54
AP02 | 669624 | 7162287 | Aluvião rio Maurício | Araucária | Beira Rio | Várzea | 27.47 | 0.24 | 3.02 | 0.65 | 0.42 | 0.02 | 0.16 | 0.08 | 53.35 | 1.25 | 13.34 | 13.34 | 15.64 | 74.28 | 3.33 | 6.74 | 0 | 0.9619 | 0.0307 | 0.0074 | 38.6 | 36.83 | 5.7 | 13.57 | 2.44 | 65.05 | 24.74 | 37.82 | 1.69 | 13.78 | 3.82 | 55.49 | 23.4 | 35.24 | 1.75
AP03 | 635688 | 7132369 | Grupo Itararé | Campo do Tenente | Beira Rio | Sedimentar | 23.53 | 0.03 | 11.19 | 4.6 | 1.56 | 0.04 | 0.11 | 0.17 | 50.6 | 1.01 | 7.16 | 7.16 | 50.12 | 44.31 | 25.57 | 0 | 0 | 0.9851 | 0.0035 | 0.0114 | 21.48 | 34.66 | 4.5 | 7.08 | 0.63 | 50.48 | 24.85 | 37.49 | 1.71 | 7.37 | 5.24 | 134.5 | 15.37 | 23.14 | 2.04
AP04 | 633258 | 7126781 | Grupo Itararé | Campo do Tenente | Campo do Tenente | Sedimentar | 19.67 | 0.22 | 7.7 | 4.73 | 2.61 | 0.09 | 0.15 | 0.13 | 58.53 | 0.87 | 5.31 | 5.31 | 39.58 | 25.72 | 18.93 | 15.76 | 0 |  |  |  | 24.17 | 24.85 | 4.4 | 5.28 | 0.42 | 80.22 | 16.69 | 25.85 | 1.92 | 5.47 | 2.3 | 110.75 | 12.21 | 18.91 | 2.1
AP05 | 575155 | 7238438 | Fm. Ponta Grossa | Ponta Grossa | Não tem | Sedimentar | 28.33 | 0.11 | 5.79 | 3.14 | 0.95 | 0.01 | 0.17 | 0.14 | 51.29 | 1.23 | 8.83 | 8.83 | 19.78 | 60.6 | 9.84 | 9.77 | 0 | 0.9745 | 0.0003 | 0.0252 | 15.17 | 29.8 | 3.2 | 8.42 | 0.41 | 39.34 | 24.36 | 37.65 | 1.68 | 8.72 | 1.55 | 110.56 | 21.74 | 32.37 | 1.83
AP06 | 540977 | 7230746 | Grupo Itararé | Ipiranga | Wagrasin | Sedimentar | 18.72 | 0.03 | 6.62 | 2.22 | 0.59 | 0.04 | 0.1 | 0.19 | 64.43 | 0.96 | 6.11 | 6.11 | 30.11 | 44.27 | 7.73 | 17.88 | 0 | 0.9211 | 0.0002 | 0.0787 | 13.36 | 29.02 | 4 | 6.02 | 0 | 29.94 | 22.62 | 34.93 | 1.73 | 6.34 | 1.15 | 79.25 | 21.07 | 31.91 | 1.82
AP07 | 532971 | 7214341 | Fm. Palermo | Imbituva | Rouver | Sedimentar | 20.57 | 0.04 | 5.83 | 3.04 | 1.37 | 0.06 | 0.12 | 0.1 | 62.12 | 0.86 | 5.89 | 5.89 | 38.61 | 25.35 | 15 | 20.95 | 0 | 0.9829 | 0.0036 | 0.0135 | 19.99 | 35.21 | 8.5 | 6.35 | 0.55 | 85.69 | 14.75 | 23.15 | 1.96 | 6.48 | 2.51 | 157.61 | 11.72 | 18.68 | 2.04
AP07A | 531527 | 7215354 | Fm. Palermo | Imbituva | Rouver | Sedimentar | 20.77 | 0.05 | 1.72 | 1.35 | 0.66 | 0.01 | 0.11 | 0.06 | 66.73 | 1.08 | 7.46 | 7.46 | 30.42 | 34.1 | 8.55 | 26.93 | 0 | 0.8961 | 0.0596 | 0.0443 | 35.03 | 43.14 | 8.5 | 7.88 | 0.66 | 76.04 | 22.88 | 35.64 | 1.7 | 8.19 | 1.86 | 118.4 | 20.94 | 32.36 | 1.78
AP08 | 532431 | 7213643 | Fm. Palermo | Imbituva | Aline | Sedimentar | 18.62 | 0.04 | 7.4 | 1.41 | 0.56 | 0.03 | 0.09 | 0.1 | 63.66 | 1.21 | 6.88 | 6.88 | 49.54 | 30.97 | 4.97 | 14.52 | 0 | 0.8514 | 0.1251 | 0.0235 | 31.55 | 35.62 | 7 | 7.01 | 0 | 57.16 | 23.44 | 34.48 | 1.8 | 7.42 | 0.79 | 83.84 | 22.25 | 32.99 | 1.82
AP09 | 530551 | 7213558 | Fm. Irati | Imbituva | Não tem | Sedimentar | 16.82 | 0.06 | 10.61 | 2.62 | 1.33 | 0.03 | 0.15 | 0.07 | 61.26 | 0.85 | 6.2 | 6.2 | 40.2 | 31.83 | 12.71 | 15.27 | 0 | 0.9732 | 0.0029 | 0.0239 | 38.6 | 36.24 | 6.7 | 5.47 | 0.11 | 28.29 | 21.8 | 32.78 | 1.81 | 5.93 | 3.54 | 196.49 | 16.5 | 24.94 | 1.99
AP10 | 521865 | 7213468 | Fm. Irati | Guamiranga | Não tem | Sedimentar | 15.16 | 0.62 | 6.01 | 3.17 | 2.28 | 0.06 | 1.42 | 0.13 | 66.39 | 0.62 | 4.13 | 4.13 | 38.01 | 13.44 | 8.23 | 4.24 | 36.07 |  |  |  | 40.73 | 24.24 | 5.5 | 4.14 | 0.74 | 189.85 | 12.98 | 20.32 | 2.04 | 4.43 | 2.54 | 147.21 | 9.09 | 14.49 | 2.16
AP11 | 511944 | 7213401 | Fm. Serra Alta | Guamiranga | Gnata | Sedimentar | 15.59 | 0.06 | 4.41 | 1.9 | 1.22 | 0.04 | 0.11 | 0.11 | 70.6 | 0.72 | 5.26 | 5.26 | 53.6 | 29.65 | 6.38 | 10.36 | 0 | 0.9823 | 0.0124 | 0.0053 | 39.25 | 35.04 | 7.7 | 5.57 | 0.65 | 130.98 | 17.36 | 27.32 | 1.85 | 5.92 | 0.65 | 166.56 | 16.45 | 25.73 | 1.9
AP12 | 496258 | 7209255 | Fm. Teresina | Prudentópolis | Erechin | Sedimentar | 22.26 | 0.02 | 3.26 | 1.22 | 0.61 | 0.01 | 0.09 | 0.1 | 63.7 | 0.77 | 7.95 | 7.95 | 34.59 | 49.85 | 5.29 | 10.32 | 0 | 0.8729 | 0.0994 | 0.0277 | 18.83 | 36.2 | 5.8 | 7.69 | 0.53 | 72.98 | 23.06 | 35.82 | 1.7 | 7.95 | 1.59 | 72.1 | 22.28 | 33.77 | 1.78
AP13 | 516833 | 7219966 | Fm. Teresina | Guamiranga | Setenta | Sedimentar | 13.97 | 0.74 | 3.46 | 2.98 | 1.75 | 0.04 | 1.7 | 0.14 | 71.31 | 0.64 | 3.26 | 3.26 | 45.61 | 16.74 | 9.45 | 7.51 | 30.69 | 0.8338 | 0.0028 | 0.1634 | 40.32 | 19.24 | 4.2 | 3.3 | 0 | 89.91 | 13.53 | 21.05 | 2.03 | 3.45 | 0.94 | 128.14 | 12.15 | 19 | 2.07
AP14 | 621406 | 7378542 | Fm. Palermo | Siqueira Campos | Lúcio F. de Andrade | Sedimentar | 17.58 | 0.04 | 6.04 | 1.53 | 0.58 | 0.02 | 0.1 | 0.06 | 67.56 | 1 | 5.51 | 5.51 | 50.97 | 29.95 | 6.52 | 10.97 | 1.9 | 0.7775 | 0.1229 | 0.0996 | 37.77 | 29.81 | 4.67 | 5.96 | 0.52 | 82.95 | 19.52 | 29.47 | 1.88 | 6.25 | 1.36 | 136.03 | 18.12 | 27.47 | 1.92
AP15 | 595957 | 7399917 | Fm. Palermo | Guapirama | 03 Irmãos | Sedimentar | 16.61 | 0.05 | 4.12 | 0.56 | 0.42 | 0.02 | 0.09 | 0.04 | 70.68 | 0.88 | 6.52 | 6.52 | 64.6 | 19.14 | 4.26 | 9.65 | 2.35 | 0.7588 | 0.1596 | 0.0816 | 45.84 | 26.82 | 5 | 6.84 | 0.13 | 75.18 | 19.36 | 29.26 | 1.88 | 7.14 | 0.74 | 86.85 | 19.49 | 29.14 | 1.9
AP16 | 611984 | 7455401 | Aluvião rio Paranapanema | Jacarezinho | Brasil | Várzea | 15.96 | 0.41 | 5.44 | 1.73 | 0.81 | 0.07 | 0.35 | 0.13 | 67.95 | 1.42 | 5.74 | 5.74 | 38.17 | 29.16 | 8.66 | 15.92 | 10.08 | 0.8559 | 0.0332 | 0.1109 | 26.86 | 26.32 | 6.2 | 6.94 | 0.85 | 165.36 | 11.33 | 18.13 | 2.05 | 7.15 | 2.03 | 157 | 9.34 | 15.34 | 2.06
AP17 | 631812 | 7407966 | Fm. Palermo | Carlópolis | Magine | Sedimentar | 15.25 | 0.08 | 2.49 | 0.46 | 0.62 | 0.01 | 0.11 | 0.03 | 75.26 | 0.45 | 5.23 | 5.23 | 60.98 | 17.59 | 2.03 | 17.15 | 2.26 | 0.7778 | 0.1129 | 0.1093 | 38.83 | 34.37 | 7.2 | 5.24 | 0.65 | 131.95 | 17.15 | 27.57 | 1.82 | 5.53 | 0.97 | 128.75 | 17.9 | 28.44 | 1.82
AP18 | 591560 | 7250820 | Grupo Castro | Carambeí | Não tem | Alteração | 20.45 | 0.04 | 2 | 2.72 | 0.75 | 0.01 | 0.08 | 0.07 | 66.72 | 1.01 | 6.14 | 6.14 | 29.1 | 45.47 | 7.01 | 11.62 | 6.81 | 0.9486 | 0.0284 | 0.023 | 9.56 | 32.33 | 4.2 | 5.14 | 0 | 21.06 | 24.49 | 38.07 | 1.66 | 5.79 | 1.36 | 107.92 | 21.13 | 32.5 | 1.78
AP19 | 548835 | 7349411 | Fm. Palermo | Curiúva | Várias de Sapopema | Sedimentar | 15.94 | 0.06 | 4.19 | 1.51 | 1.14 | 0.01 | 0.1 | 0.04 | 70.86 | 0.46 | 5.68 | 5.68 | 41.31 | 27.2 | 4.92 | 20.45 | 6.12 | 0.9152 | 0.0743 | 0.0105 | 54.84 | 30.64 | 6.8 | 5.3 | 0 | 123.13 | 15.77 | 25.05 | 1.89 | 5.59 | 0.64 | 161.32 | 14.48 | 23.22 | 1.92
AP20 | 544186 | 7354131 | Fm. Serra Alta | Sapopema | Várias de Sapopema | Sedimentar | 16.15 | 0.19 | 6.69 | 3.55 | 1.73 | 0.05 | 0.52 | 0.13 | 65.51 | 0.66 | 4.82 | 4.82 | 39.38 | 13.9 | 14.59 | 15.8 | 16.34 | 0.9786 | 0.0032 | 0.0182 | 25.7 | 24.57 | 4.4 | 4.58 | 0.31 | 92.51 | 17.03 | 26.86 | 1.86 | 4.75 | 2.93 | 128.05 | 12.42 | 19.73 | 2.02
AP21 | 556919 | 7388037 | Fm. Rio do Rasto | Congonhinhas | Dutra | Sedimentar | 12.87 | 0.04 | 3.25 | 1.68 | 0.86 | 0.16 | 0.11 | 0.1 | 75.95 | 0.53 | 4.45 | 4.45 | 54.73 | 24.66 | 4.91 | 6.93 | 8.77 | 0.5699 | 0.1075 | 0.3226 | 24.96 | 33.79 | 7.2 | 5.6 | 0.86 | 104.48 | 19.74 | 30.87 | 1.79 | 5.83 | 0.97 | 103.88 | 19.7 | 30.41 | 1.82
AP22 | 508195 | 7319892 | Fm. Teresina | Ortigueira | Várias de Ortigueira | Sedimentar | 15.58 | 0.07 | 5.03 | 1.85 | 1.14 | 0.04 | 0.1 | 0.08 | 70.31 | 0.79 | 5.03 | 5.03 | 51.67 | 27.76 | 6.79 | 8.93 | 5.35 | 0.9287 | 0.0628 | 0.0085 | 31.27 | 32.6 | 7.5 | 5.15 | 0 | 102.49 | 15.97 | 26.22 | 1.82 | 5.41 | 1.08 | 131.26 | 15.49 | 24.97 | 1.87
AP23 | 501570 | 7366595 | Fm. Rio do Rasto | Tamarana | Tamarana | Sedimentar | 16.18 | 0.17 | 6.16 | 3.74 | 2.52 | 0.07 | 0.17 | 0.07 | 61.53 | 0.8 | 4.56 | 4.56 | 44.98 | 21.9 | 15.64 | 5.06 | 12.42 | 0.7686 | 0.0533 | 0.1781 | 57.34 | 21.33 | 5.6 | 5.69 | 0 | 167.49 | 11.66 | 18.53 | 2.05 | 5.85 | 1.06 | 174.96 | 10.01 | 16.1 | 2.09
AP24 | 501982 | 7427700 | Aluvião rio Tibagi | Jataizinho | Palmeira | Várzea | 15.61 | 0.66 | 18.26 | 0.2 | 0.84 | 0.24 | 0.1 | 0.1 | 52.89 | 2.73 | 8.39 | 8.39 | 21.94 | 50.89 | 6.65 | 16.27 | 4.24 | 0.7288 | 0.0619 | 0.2093 | 12.43 | 27.6 | 6.9 | 8.33 | 2.58 | 122.76 | 13.4 | 20.12 | 2.14 | 8.52 | 2.69 | 132.32 | 11.05 | 16.82 | 2.2
AP24A | 501982 | 7427700 | Aluvião rio Tibagi | Jataizinho | Palmeira | Várzea | 13.81 | 0.22 | 11.23 | 0.3 | 0.37 | 0.09 | 0.08 | 0.11 | 64.64 | 2.67 | 6.47 | 6.47 | 44.99 | 30.27 | 3.27 | 17.32 | 4.17 | 0.7364 | 0.0835 | 0.1801 | 28.39 | 20.83 | 4.3 | 5.98 | 0.84 | 70.52 | 16.52 | 24.88 | 2 | 6.21 | 1.04 | 62.45 | 16.22 | 24.37 | 2.01
AP25 | 376619 | 7491314 | Aluvião rio Paranapanema | Inajá | Inajá | Várzea | 16.83 | 0.07 | 10.17 | 0.51 | 0.37 | 0.08 | 0.09 | 0.07 | 61.94 | 2.25 | 7.63 | 7.63 | 37.77 | 39.74 | 2.67 | 16.82 | 3 | 0.7441 | 0.0694 | 0.1865 | 20.6 | 27.93 | 5.8 | 7.29 | 1.17 | 39.07 | 19.79 | 29.76 | 1.88 | 7.57 | 1.8 | 48.2 | 19.24 | 28.79 | 1.91
AP25A | 376619 | 7491314 | Aluvião rio Paranapanema | Inajá | Inajá | Várzea | 16.05 | 0.17 | 3.64 | 0.68 | 0.48 | 0.02 | 0.13 | 0.05 | 70.5 | 1.77 | 6.52 | 6.52 | 42.95 | 39.81 | 4.19 | 5.86 | 7.18 | 0.7234 | 0.0598 | 0.2168 | 27.42 | 21.62 | 5.4 | 6.33 | 0.95 | 72.47 | 14.04 | 22 | 1.99 | 6.57 | 0.95 | 133.95 | 13.03 | 20.62 | 2.01
AP26 | 382248 | 7500046 | Aluvião rio Paranapanema | Paranapoema | Paranapoema | Várzea | 13.4 | 0.07 | 7.33 | 0.63 | 0.38 | 0.03 | 0.14 | 0.08 | 70.32 | 1.99 | 5.65 | 5.65 | 50.59 | 5.3 | 2.61 | 13.13 | 8.38 | 0.6939 | 0.0684 | 0.2377 | 37.16 | 25.63 | 5.4 | 5.8 | 0.63 | 76.74 | 17.23 | 26.6 | 1.91 | 6 | 1.16 | 91.17 | 16.78 | 25.86 | 1.93
AP26A | 382248 | 7500046 | Aluvião rio Paranapanema | Paranapoema | Paranapoema | Várzea | 12.82 | 0.1 | 5.57 | 0.44 | 0.34 | 0.02 | 0.09 | 0.06 | 73.17 | 1.58 | 5.81 | 5.81 | 45.83 | 27.73 | 3.15 | 19.79 | 3.79 | 0.6455 | 0.058 | 0.2965 | 32.8 | 21.98 | 4.9 | 5.21 | 0.21 | 55.81 | 15.51 | 23.99 | 1.97 | 5.27 | 1.05 | 67.55 | 15.38 | 23.97 | 1.95
AP27 | 460001 | 7285545 | Fm. Rio do Rasto | Cândido de Abreu | Marin Mazzuco | Sedimentar | 16.84 | 0.03 | 5.12 | 1.09 | 0.51 | 0.03 | 0.08 | 0.08 | 68.55 | 0.84 | 5.82 | 5.82 | 40.05 | 41.67 | 4.09 | 11.9 | 2.29 | 0.7018 | 0.0732 | 0.225 | 22.41 | 27.8 | 4.8 | 5.91 | 0.42 | 58.88 | 19.94 | 30.7 | 1.82 | 6.17 | 0.84 | 80.54 | 19.68 | 30 | 1.85
AP28 | 555623 | 7133891 | Fm. Teresina | São Mateus do Sul | T'jolo | Sedimentar | 23.07 | 0.03 | 9.76 | 2.17 | 1 | 0.03 | 0.1 | 0.24 | 53.55 | 1.36 | 8.69 | 8.69 | 15.83 | 47.95 | 2.85 | 28.15 | 5.22 | 0.9793 | 0.0037 | 0.017 | 41.89 | 38.15 | 7.5 | 7.59 | 0.32 | 32.94 | 20.78 | 32.96 | 1.73 | 8 | 2.81 | 185.03 | 16.17 | 25.66 | 1.88
AP29 | 530685 | 7167931 | Fm. Teresina | Rebouçs | Bom Jesus | Sedimentar | 22.2 | 0.03 | 6.47 | 1.94 | 0.94 | 0.08 | 0.09 | 0.1 | 59.4 | 0.98 | 7.78 | 7.78 | 30.27 | 43.97 | 5.51 | 17.8 | 2.34 | 0.9668 | 0.0272 | 0.003 | 37.3 | 41.57 | 7.6 | 7.44 | 0.65 | 143.87 | 23.48 | 37.35 | 1.65 | 7.8 | 2.49 | 207.25 | 19.84 | 31.2 | 1.78
AP29A | 530592 | 7168416 | Fm. Teresina | Rebouças | Bom Jesus | Sedimentar | 20.59 | 0.02 | 6.38 | 1.76 | 0.86 | 0.02 | 0.08 | 0.07 | 61.72 | 0.95 | 7.56 | 7.56 | 32.7 | 37.2 | 3.9 | 20.75 | 5.45 | 0.8983 | 0.0624 | 0.0393 | 38.05 | 39.96 | 8.1 | 6.39 | 0 | 79.11 | 23.05 | 35.82 | 1.7 | 6.8 | 1.2 | 115.15 | 21.34 | 33.02 | 1.76
AP30 | 536058 | 7180187 | Fm. Irati | Irati | Marilena | Sedimentar | 14.44 | 0.04 | 4.12 | 1.46 | 0.8 | 0.04 | 0.13 | 0.05 | 72.52 | 0.88 | 5.51 | 5.51 | 48.17 | 24 | 6.92 | 13.26 | 7.64 | 0.9147 | 0.0197 | 0.0656 | 30.17 | 26.91 | 5.4 | 5.56 | 0.32 | 91.08 | 18.2 | 28.08 | 1.87 | 5.71 | 0.74 | 80.73 | 17.85 | 27.51 | 1.89
AP30A | 536058 | 7180187 | Fm. Palermo | Irati | Marilena | Sedimentar | 19.45 | 0.05 | 3.66 | 0.82 | 0.53 | 0.01 | 0.09 | 0.04 | 67.17 | 0.69 | 7.49 | 7.49 | 32.64 | 48.45 | 3.23 | 12.89 | 2.79 | 0.7671 | 0.1764 | 0.0565 | 40.27 | 32.92 | 6.1 | 7.08 | 0.75 | 68.94 | 21.08 | 32.22 | 1.8 | 7.33 | 1.28 | 94.37 | 19.86 | 30.49 | 1.83
AP30B | 536058 | 7180187 | Fm. Irati | Irati | Marilena | Sedimentar | 21.39 | 0.15 | 3.96 | 0.91 | 0.61 | 0.04 | 0.13 | 0.08 | 58.76 | 3.2 | 10.78 | 10.78 | 24.27 | 47.42 | 4.99 | 13.36 | 9.96 | 0.9051 | 0.0328 | 0.0621 | 39.85 | 34.1 | 6.3 | 9.59 | 0.75 | 141.18 | 20.73 | 31.68 | 1.81 | 9.9 | 2.35 | 196.95 | 18.76 | 28.23 | 1.91
AP31 | 286015 | 7492240 | Aluvião rio Paraná | Marilena | Santa Luzia | Várzea | 12.23 | 0.17 | 4.58 | 0.85 | 0.39 | 0.03 | 0.21 | 0.07 | 74.92 | 1.45 | 5.09 | 5.09 | 56.45 | 24.93 | 3.4 | 10.7 | 4.52 | 0.6076 | 0.0821 | 0.3103 | 50.48 | 20.63 | 4.4 | 5.7 | 0.31 | 62.63 | 16.92 | 25.89 | 1.94 | 5.93 | 0.52 | 75.77 | 16.46 | 25.33 | 1.94
AP31A | 289061 | 7432917 | Aluvião rio Ivaí | Santa Mônica | Santa Luzia | Várzea | 15.95 | 0.18 | 10.63 | 0.87 | 0.61 | 0.07 | 0.15 | 0.12 | 61.24 | 2.45 | 7.73 | 7.73 | 1.46 | 38.3 | 5.53 | 20.04 | 3.22 | 0.7773 | 0.0464 | 0.1763 | 34.56 | 29.8 | 6.6 | 7.32 | 1.07 | 101.14 | 17.06 | 26.06 | 1.94 | 7.5 | 1.82 | 144.57 | 15.75 | 23.99 | 2
AP32 | 263270 | 7468103 | Aluvião rio Ivaí | Santa Cruz do M. Castelo | G 4 | Várzea | 14.73 | 0.09 | 1.2 | 1.04 | 0.57 | 0.02 | 0.11 | 0.05 | 74.43 | 1.42 | 6.33 | 6.33 | 25.33 | 43.81 | 2.49 | 14.6 | 13.76 | 0.7039 | 0.0826 | 0.2135 | 53.26 | 29.47 | 5.6 | 7.77 | 1.06 | 124.11 | 18.33 | 30.22 | 1.73 | 8.01 | 1.48 | 143.46 | 17.75 | 29.26 | 1.75
AP32A | 263270 | 7468103 | Aluvião rio Ivaí | Santa Cruz do M. Castelo | G-4 | Várzea | 31.47 | 0.08 | 3.12 | 0.81 | 0.83 | 0.02 | 0.1 | 0.05 | 50.6 | 1.76 | 11.15 | 11.15 | 5.23 | 71.76 | 1.46 | 15.57 | 5.98 | 0.9421 | 0.0074 | 0.0505 | 44.44 | 35.32 | 5.4 | 10.83 | 1.69 | 54.65 | 22.93 | 35.39 | 1.72 | 11.39 | 3.17 | 53.17 | 20.6 | 31.75 | 1.79
AP33 | 255608 | 7433622 | Aluvião rio Ivaí | Santa Cruz do M. Castelo | Simas e Simas Ltda. | Várzea | 21.28 | 0.08 | 4.65 | 0.19 | 0.29 | 0.01 | 0.06 | 0.04 | 62.36 | 2.19 | 8.85 | 8.85 | 28.38 | 46.28 | 1.74 | 20.12 | 3.48 | 0.894 | 0.0156 | 0.0904 | 29.09 | 33.6 | 6.2 | 8.48 | 1.6 | 88.99 | 17.08 | 27.17 | 1.84 | 9.12 | 3.2 | 103.55 | 17.32 | 27.02 | 1.88
AP34 | 289061 | 7432917 | Aluvião rio Ivaí | Santa Mônica | Frazatto | Várzea | 21.81 | 0.2 | 6.83 | 1.07 | 0.87 | 0.03 | 0.19 | 0.09 | 57.99 | 1.95 | 8.97 | 8.97 | 17.9 | 50.34 | 6.79 | 19.32 | 5.65 | 0.9688 | 0.0095 | 0.0217 | 22.45 | 28.21 | 7.2 | 8.27 | 2.16 | 222.01 | 12.76 | 21.25 | 1.9 | 8.46 | 2.16 | 51.78 | 11 | 18.29 | 1.97
AP35 | 330604 | 7419718 | Aluvião rio Ivaí | Paraíso do Norte | Porto Paraíso | Várzea | 17.35 | 0.16 | 9.75 | 1.12 | 0.89 | 0.08 | 0.14 | 0.18 | 60.63 | 2.32 | 7.39 | 7.39 | 29.83 | 42.07 | 3.35 | 19.58 | 5.18 | 0.8958 | 0.0336 | 0.0706 | 43 | 29.2 | 6.8 | 6.61 | 0.97 | 133.99 | 15.39 | 23.48 | 2.01 | 6.94 | 1.82 | 171.48 | 12.24 | 19.07 | 2.04
AP36 | 348929 | 7420087 | Aluvião rio Ivaí | Paraiso do Norte | Dois Irmãos | Várzea | 13.89 | 0.21 | 9.3 | 0.84 | 0.61 | 0.11 | 0.07 | 0.12 | 66.61 | 2.17 | 6.08 | 6.08 | 53.78 | 23.4 | 1.37 | 19.5 | 1.95 | 0.6172 | 0.0882 | 0.2946 | 36.84 | 24.02 | 5.5 | 6 | 0.42 | 78.04 | 16.57 | 25.33 | 1.95 | 6.28 | 1.48 | 89.59 | 11.79 | 17.18 | 2.01
AP36A | 345618 | 7414072 | Aluvião rio Ivaí | São Carlos do Ivaí | Dois Irmãos | Várzea | 12.45 | 0.42 | 9.07 | 1.64 | 0.78 | 0.16 | 0.66 | 0.13 | 67.17 | 2.57 | 4.95 | 4.95 | 46.26 | 21.72 | 4.46 | 13.75 | 13.5 | 0.7735 | 0.1566 | 0.0699 | 42.4 | 23.35 | 5.7 | 5.4 | 0.42 | 77.25 | 16.78 | 26.27 | 1.89 | 5.57 | 1.59 | 95.11 | 11.11 | 16.42 | 1.92
AP37 | 254326 | 7426426 | Aluvião rio Ivaí | Ivaté (Herculândia) | Paraná | Várzea | 14.61 | 0.27 | 12.62 | 1.04 | 0.64 | 0.15 | 0.23 | 0.22 | 61.06 | 2.56 | 6.61 | 6.61 | 31.38 | 38.96 | 2.86 | 20.25 | 6.53 | 0.7716 | 0.0431 | 0.1853 | 30.85 | 28.76 | 6.5 | 7.57 | 1.5 | 163.96 | 16.02 | 24.99 | 1.93 | 7.76 | 1.82 | 93.07 | 13.11 | 20.8 | 1.97
AP39 | 780109 | 7333022 | Alteração basalto | Guaíra | Alex | Alteração | 18.04 | 0.23 | 4.58 | 0.09 | 0.24 | 0.02 | 0.07 | 0.06 | 65.87 | 3.69 | 7.12 | 7.12 | 38.99 | 42.19 | 1.54 | 13.28 | 4.03 | 0.7993 | 0.0607 | 0.14 | 20.74 | 23.86 | 5.2 | 7.4 | 0.84 | 67.74 | 14.6 | 22.84 | 1.97 | 7.71 | 1.37 | 78.97 | 10.96 | 16.82 | 2
AP40 | 800732 | 7299717 | Alteração basalto | Terra Roxa | Sabiá | Alteração | 26.22 | 0.21 | 9.84 | 0.03 | 0.49 | 0.06 | 0.07 | 0.16 | 48 | 3.85 | 11.07 | 11.07 | 7.5 | 68.97 | 2.75 | 15.77 | 5.01 | 0.9365 | 0.0182 | 0.0453 | 18.7 | 38.13 | 7 | 11.23 | 2.69 | 61.29 | 20.54 | 31.61 | 1.8 | 11.5 | 3.12 | 67.64 | 19.69 | 29.84 | 1.85
AP40A | 802112 | 7299910 | Alteração basalto | Terra Roxa | Sabiá | Alteração | 22.95 | 0.07 | 8.03 | 0.07 | 0.18 | 0.03 | 0.06 | 0.09 | 53.24 | 5.92 | 9.37 | 9.37 | 11.97 | 66.39 | 4.64 | 14.66 | 2.34 | 0.9003 | 0.0141 | 0.0856 | 20.09 | 28.74 | 3.6 | 9.74 | 2.49 | 16.88 | 22.37 | 33.43 | 1.8 | 9.93 | 2.7 | 18.55 | 19.11 | 28.98 | 1.83
AP41 | 216352 | 7316080 | Alteração basalto | Palotina | La Salle Ltda. | Alteração | 23.07 | 0.09 | 8.75 | 0.1 | 0.18 | 0.04 | 0.07 | 0.26 | 51.26 | 5.27 | 10.9 | 10.9 | 12.9 | 61.98 | 2.04 | 20.16 | 2.93 | 0.813 | 0.0641 | 0.1229 | 14.84 | 36.84 | 5.5 | 11.19 | 2.12 | 39.34 | 24.16 | 36.69 | 1.71 | 11.45 | 2.33 | 37.67 | 23.53 | 35.96 | 1.72
AP41A | 218919 | 7314023 | Alteração basalto | Palotina | La Salle | Alteração | 18.12 | 0.07 | 5.71 | 0.07 | 0.23 | 0.11 | 0.08 | 0.07 | 57.97 | 9.26 | 8.31 | 8.31 | 19.44 | 59.53 | 0.65 | 12.32 | 8.07 | 0.8147 | 0.0607 | 0.1246 | 14.47 | 26.1 | 4.1 | 8.14 | 1.04 | 45.56 | 19.15 | 29.22 | 1.87 | 8.34 | 1.77 | 50.57 | 14.85 | 22.2 | 1.91
AP42 | 210154 | 7297162 | Alteração basalto | Maripá | Drisner Ltda | Alteração | 20.17 | 0.23 | 12.46 | 0.18 | 0.34 | 0.07 | 0.11 | 0.14 | 51.7 | 5.97 | 8.62 | 8.62 | 40.48 | 39.04 | 2.7 | 10.89 | 10.4 | 0.8234 | 0.049 | 0.1276 | 15.4 | 32.94 | 6 | 9.66 | 1.49 | 81.24 | 20.97 | 32.17 | 1.79 | 9.91 | 2.77 | 91.82 | 18.73 | 28.98 | 1.84
AP43 | 201701 | 7287219 | Alteração basalto | Nova Santa Rosa | Colonial | Alteração | 18.94 | 0.19 | 13.29 | 0.1 | 0.31 | 0.05 | 0.06 | 0.14 | 51.5 | 6.13 | 9.27 | 9.27 | 25.67 | 53.77 | 1.54 | 18.21 | 9.41 | 0.8823 | 0.0423 | 0.0754 | 15.03 | 31.66 | 5.4 | 9.54 | 1.69 | 62.08 | 19.35 | 29.68 | 1.85 | 9.66 | 1.9 | 107.64 | 16.74 | 26.12 | 1.89
AP44 | 781903 | 7274041 | Alteração basalto | Pato Bragado | São Luiz | Alteração | 19.01 | 0.25 | 5.65 | 0.11 | 0.26 | 0.04 | 0.07 | 0.07 | 60.11 | 6.46 | 7.96 | 7.96 | 21.8 | 57.48 | 2.26 | 14.14 | 10.31 | 0.8961 | 0.0648 | 0.0391 | 13.78 | 25.69 | 4.9 | 9.03 | 1.68 | 141.51 | 14.21 | 22.76 | 1.93 | 9.15 | 2.73 | 183.68 | 12.43 | 19.9 | 1.95
AP45 | 780671 | 7263590 | Alteração basalto | Entre Rios | Stein | Alteração | 13.72 | 1.49 | 12.66 | 0.18 | 0.95 | 0.06 | 0.41 | 0.13 | 59.73 | 4.38 | 6.29 | 6.29 | 24.9 | 37.61 | 4.02 | 15.58 | 17.89 | 0.7085 | 0.0522 | 0.2393 | 28.72 | 25.77 | 6.3 | 6.97 | 0.75 | 110.93 | 14.87 | 23.56 | 1.93 | 7.22 | 1.17 | 128.79 | 11.76 | 18.94 | 1.95
AP45A | 780635 | 7260690 | Alteração basalto | Entre Rios | Stein | Alteração | 17.87 | 0.21 | 10.21 | 0.02 | 0.25 | 0.02 | 0.09 | 0.07 | 58.32 | 5.29 | 7.66 | 7.66 | 25.13 | 43.27 | 5.58 | 14.95 | 11.07 | 0.8492 | 0.0756 | 0.0752 | 18.28 | 31.22 | 7 | 8.49 | 1.29 | 137.75 | 16.24 | 25.9 | 1.87 | 8.77 | 1.83 | 141.04 | 14.64 | 23.37 | 1.92
AP46 | 765549 | 7239746 | Alteração basalto | Santa Helena | Havaí | Alteração | 18.26 | 0.28 | 4.21 | 0.07 | 0.26 | 0.03 | 0.1 | 0.06 | 64.79 | 4.41 | 7.54 | 7.54 | 14.94 | 54.21 | 4.14 | 19.26 | 7.45 | 0.8745 | 0.08 | 0.0455 | 17.8 | 26.97 | 5 | 8.9 | 1.68 | 147.12 | 16.45 | 27 | 1.8 | 9.1 | 2.11 | 162.87 | 14.62 | 23.96 | 1.85
AP47 | 221232 | 7256874 | Alteração basalto | Toledo | Mattoni | Alteração | 17.57 | 0.56 | 21.67 | 0.05 | 0.46 | 0.05 | 0.1 | 0.21 | 43.14 | 4.2 | 10.03 | 10.03 | 30.25 | 43.16 | 2.66 | 17.7 | 6.21 | 0.947 | 0.0202 | 0.0328 | 6.31 | 41.39 | 7.8 | 10.61 | 2.06 | 56.79 | 18.29 | 28.58 | 1.84 | 10.97 | 3.25 | 40.46 | 17.99 | 27.02 | 1.92
AP48 | 265390 | 7165621 | Alteração basalto | Nova Prata do Iguaçu | Nova Prata | Alteração | 22.53 | 0.5 | 10.4 | 0.25 | 0.68 | 0.08 | 0.1 | 0.07 | 49.87 | 6.03 | 9.49 | 9.49 | 19.51 | 50.37 | 3.12 | 18.34 | 8.65 | 0.8849 | 0.0297 | 0.0854 | 6.68 | 33.04 | 6.4 | 10.47 | 2.78 | 36.51 | 10.92 | 18.37 | 1.95 | 10.98 | 3.95 | 28.39 | 7.98 | 12.98 | 2.08
AP49 | 240432 | 7176146 | Alteração basalto | Capitão Leondas Marques | Cerâmica Caçula | Alteração | 16.6 | 0.29 | 13.62 | 0.17 | 0.47 | 0.1 | 0.1 | 0.13 | 52.32 | 6.6 | 9.59 | 9.59 | 10.82 | 48.48 | 5.16 | 20.94 | 14.49 | 0.8566 | 0.0389 | 0.1045 | 21.62 | 33.67 | 7.4 | 10.2 | 2.38 | 69.3 | 17.02 | 26.26 | 1.92 | 10.43 | 2.7 | 133.02 | 15.46 | 23.78 | 1.98
AP50 | 228300 | 7125525 | Alteração basalto | Pranchita | Industria Cerâmica Pasquali | Alteração | 23.67 | 0.29 | 5.81 | 0.18 | 0.33 | 0.05 | 0.07 | 0.05 | 52.5 | 6.83 | 10.21 | 10.21 | 22.25 | 53.46 | 2.79 | 15.75 | 5.74 | 0.9438 | 0.0223 | 0.0339 | 7.19 | 33.2 | 5.3 | 10.7 | 2.96 | 56.42 | 18.63 | 29.08 | 1.83 | 10.93 | 3.27 | 76.23 | 17.66 | 27.15 | 1.9
AP51 | 466030 | 7371463 | Fm. Rio do Rasto | Marilândia do Sul | Rio Bom | Sedimentar | 14.05 | 0.63 | 5.15 | 3.14 | 1.58 | 0.08 | 1.41 | 0.09 | 69.61 | 0.79 | 3.46 | 3.46 | 42.01 | 7.54 | 8.51 | 5.85 | 36.11 | 0.6023 | 0.081 | 0.3167 | 32.01 | 22.42 | 5.6 | 3.33 | 0.64 | 80.03 | 13.86 | 22.03 | 1.96 | 3.51 | 1.17 | 88.52 | 8.57 | 11.77 | 1.98
AP52 | 251128 | 7170565 | Paleocanal rio Iguaçu | Nova Prata do Iguaçu | Não tem | Várzea | 21.21 | 0.35 | 13.23 | 0.15 | 0.53 | 0.12 | 0.09 | 0.24 | 49 | 4.46 | 10.64 | 10.64 | 19.56 | 48.77 | 1.83 | 22.86 | 6.98 | 0.9044 | 0.0147 | 0.0809 | 8.81 | 46.19 | 9.1 | 10.99 | 3.52 | 115.8 | 15.63 | 24.22 | 1.96 | 11.28 | 4.07 | 17.63 | 14.61 | 22.61 | 2
AP53 | 254038 | 7167116 | Paleocanal rio Iguaçu | Nova Prata do Iguaçu | Não tem | Várzea | 20.5 | 0.19 | 20.91 | 0.15 | 0.42 | 0.16 | 0.08 | 0.37 | 41.99 | 5.1 | 10.13 | 10.13 | 19.47 | 48.44 | 2.85 | 27.69 | 1.55 | 0.8876 | 0.0137 | 0.0987 | 13.96 | 42.84 | 8.8 | 10.68 | 2.41 | 47.23 | 23.67 | 34.45 | 1.82 | 10.72 | 2.96 | 43.88 | 20.91 | 30.52 | 1.91

## Basalto
Ponto | Município | P.F. | Quartzo | Caolinita | Ilita | Montmorilonita | Microclínio | Plagioclásio
AP – 38-B *** | Altônia(Balneário Iara) | 7.42 | 48.43 | 25.41 | 3.13 | 11.52 | 11.51 | 0
AP - 49 | Capitão Leondas Marques | 9.59 | 10.82 | 48.58 | 5.16 | 20.94 | 7.3 | 7.29
AP – 45 ** | Entre Rios | 6.29 | 24.9 | 37.61 | 4.02 | 15.58 | 6.06 | 11.83
AP - 45-A | Entre Rios | 7.66 | 25.13 | 43.27 | 5.58 | 14.95 | 9.57 | 1.5
AP – 39 *** | Guaíra | 7.12 | 38.99 | 42.19 | 1.54 | 13.28 | 0 | 4.03
AP - 50 | Industria Cerâmica Pasquali | 10.21 | 22.25 | 53.46 | 2.79 | 15.75 | 2.07 | 3.67
AP - 37 | Ivaté (Herculândia) | 6.81 | 31.38 | 38.96 | 2.86 | 20.25 | 0.35 | 6.18
AP – 42 * | Maripá | 8.62 | 40.48 | 39.04 | 2.7 | 10.89 | 1.78 | 8.62
AP – 43 * | Nova Santa Rosa | 9.27 | 25.67 | 53.77 | 1.54 | 18.21 | 0.14 | 9.27
AP - 41 | Palotina | 8.31 | 19.44 | 59.53 | 0.65 | 12.32 | 1.62 | 8.31
AP - 41-A | Palotina | 10.9 | 12.9 | 61.98 | 2.04 | 20.16 | 0.69 | 10.9
AP – 44 * | Pato Bragado | 7.96 | 21.8 | 57.48 | 2.26 | 14.14 | 2.35 | 7.96
AP – 46 * | Santa Helena | 7.54 | 14.94 | 54.21 | 4.14 | 19.26 | 7.45 | 7.54
AP - 40 | Terra Roxa | 11.07 | 7.5 | 68.97 | 2.75 | 15.77 | 0 | 11.07
AP - 40-A | Terra Roxa | 9.37 | 11.97 | 66.39 | 4.64 | 14.66 | 0 | 9.37
AP - 47 | Toledo | 10.03 | 30.25 | 43.16 | 2.66 | 17.7 | 0 | 10.03
* Mistura de mais de uma argila da mesma região
** argila com 10% de pó de pedra
*** Argilas com influência de aluvião

## Planilha3
Ponto | Unidade Geológica | Município | P.F. | Quartzo | Caolinita | Ilita | Montmorilonita | Microclínio | Plagioclásio
AP - 48 | Alteração basalto | Nova Prata do Iguaçu | 9.49 | 19.51 | 50.37 | 3.12 | 18.34 | 0.34 | 8.31
Ap – 52 | Paleocanal rio Iguaçu | Nova Prata do Iguaçu | 10.64 | 19.56 | 48.77 | 1.83 | 22.86 | 3.81 | 3.17
Ap – 53 | Paleocanal rio Iguaçu | Nova Prata do Iguaçu | 10.13 | 19.47 | 48.44 | 2.85 | 27.69 | 1.16 | 0.39
AP - 36 | Aluvião rio Ivaí | Paraiso do Norte | 6.08 | 53.78 | 23.4 | 1.37 | 19.5 | 1.95 | 0
AP - 35 | Aluvião rio Ivaí | Paraíso do Norte | 7.39 | 29.83 | 42.07 | 3.35 | 19.58 | 3.51 | 1.67
AP - 33 | Aluvião rio Ivaí | Santa Cruz do M. Castelo | 8.8 | 28.38 | 46.28 | 1.74 | 20.12 | 1.86 | 1.62
AP - 32 | Aluvião rio Ivaí | Santa Cruz do M. Castelo | 6.33 | 25.33 | 43.81 | 2.49 | 14.6 | 4.15 | 9.61
AP -32A | Aluvião rio Ivaí | Santa Cruz do M. Castelo | 11.15 | 5.23 | 71.76 | 1.46 | 15.57 | 4.8 | 1.18
AP - 34 | Aluvião rio Ivaí | Santa Mônica | 8.97 | 17.9 | 50.34 | 6.79 | 19.32 | 3.43 | 2.22
AP - 34-A | Aluvião rio Ivaí | Santa Mônica | 2.83 | 53.78 | 29.07 | 0.13 | 14.23 | 1.76 | 1.04
AP - 36-A | Aluvião rio Ivaí | São Carlos do Ivaí | 4.95 | 46.26 | 21.72 | 4.76 | 13.75 | 1.67 | 11.83
AP - 01-A | Aluvião rio Maurício | Araucária | 13.34 | 15.64 | 74.28 | 3.33 | 6.74 | 0 | 0
AP - 31 | Aluvião rio Paraná | Marilena | 5.09 | 56.45 | 24.93 | 3.4 | 10.7 | 2.41 | 2.11
AP - 31-A | Aluvião rio Paraná | Santa Mônica | 7.73 | 1.46 | 38.3 | 5.53 | 20.04 | 3.22 | 0
AP – 25 | Aluvião rio Paranapanema | Inajá | 7.63 | 37.77 | 39.74 | 2.67 | 16.82 | 0.67 | 2.33
AP – 25-A | Aluvião rio Paranapanema | Inajá | 6.52 | 42.95 | 39.81 | 4.19 | 5.86 | 1.27 | 5.91
AP - 16 | Aluvião rio Paranapanema | Jacarezinho | 5.74 | 38.17 | 29.16 | 5.66 | 15.92 | 10.08 | 0
AP - 24 | Aluvião rio Paranapanema | Jataizinho | 8.39 | 21.94 | 50.89 | 6.65 | 16.27 | 4.24 | 0
AP - 24-A | Aluvião rio Paranapanema | Jataizinho | 6.47 | 44.99 | 30.27 | 3.27 | 17.32 | 1.81 | 2.36
AP - 26 | Aluvião rio Paranapanema | Paranapoema | 5.65 | 50.59 | 25.3 | 2.61 | 13.13 | 1.91 | 6.47
AP – 26 - A | Aluvião rio Paranapanema | Paranapoema | 5.81 | 45.83 | 27.43 | 3.15 | 19.79 | 3.79 | 0
AP - 01 | Embasamento Cristalino | São José dos Pinhais | 9.29 | 14.71 | 74.35 | 0.96 | 9.98 | 0 | 0
AP - 03 | Grupo Itararé | Campo do Tenente | 7.16 | 50.12 | 44.31 | 25.57 | 0 | 0 | 0
AP - 04 | Grupo Itararé | Campo do Tenente | 5.31 | 39.58 | 25.72 | 18.93 | 15.76 | 0 | 0
AP - 09 | Fm. Irati | Imbituva | 6.2 | 40.2 | 31.83 | 12.71 | 15.27 | 0 | 0
AP - 30 | Fm. Irati | Irati | 5.51 | 48.17 | 24 | 6.92 | 13.26 | 0.88 | 6.76
AP - 30-B | Fm. Irati | Irati | 10.78 | 24.27 | 47.42 | 4.99 | 13.36 | 5.9 | 4.06
AP - 10 | Fm. Irati | Guamiranga | 4.13 | 38.01 | 13.44 | 8.23 | 4.24 | 10.05 | 26.02
AP - 17 | Fm. Palermo | Carlópolis | 5.23 | 60.98 | 17.59 | 2.03 | 17.15 | 2.26 | 0
AP - 19 | Fm. Palermo | Curiúva | 5.68 | 41.31 | 27.2 | 4.92 | 20.45 | 6.12 | 0
AP - 15 | Fm. Palermo | Guapirama | 6.5 | 64.6 | 19.14 | 4.26 | 9.65 | 2.35 | 0
AP - 07 | Fm. Palermo | Imbituva | 5.89 | 38.61 | 25.25 | 15 | 20.95 | 0 | 0
AP - 30-A | Fm. Palermo | Irati | 7.49 | 32.64 | 48.45 | 3.23 | 12.89 | 1.13 | 1.66
AP - 14 | Fm. Palermo | Siqueira Campos | 5.51 | 50.97 | 29.95 | 6.52 | 10.97 | 1.9 | 0
AP - 07-A | Fm. Palermo | Imbituva | 7.46 | 30.42 | 34.1 | 8.55 | 26.93 | 0 | 0
AP - 08 | Fm. Palermo | Imbituva | 6.88 | 49.54 | 30.97 | 4.97 | 14.52 | 0 | 0
AP - 05 | Fm. Ponta Grossa | Ponta Grossa | 8.83 | 19.78 | 60.6 | 9.84 | 9.77 | 0 | 0
AP - 27 | Fm. Rio do Rasto | Cândido de Abreu | 5.82 | 40.05 | 41.67 | 4.09 | 11.9 | 1.28 | 1.01
AP - 21 | Fm. Rio do Rasto | Congonhinhas | 4.45 | 54.73 | 24.66 | 4.91 | 6.93 | 8.77 | 0
AP – 51 | Fm. Rio do Rasto | Marilândia do Sul | 3.46 | 42.01 | 7.54 | 8.51 | 5.85 | 22.33 | 13.78
AP - 23 | Fm. Rio do Rasto | Tamarana | 4.56 | 44.98 | 21.9 | 15.64 | 5.06 | 12.42 | 0
AP - 11 | Fm. Serra Alta | Guamiranga | 5.26 | 53.6 | 29.65 | 6.38 | 10.36 | 0 | 0
AP - 20 | Fm. Serra Alta | Sapopema | 4.82 | 39.38 | 13.9 | 14.59 | 15.8 | 16.34 | 0
AP - 13 | Fm. Teresina | Guamiranga | 3.26 | 45.61 | 6.74 | 9.45 | 7.51 | 30.69 | 0
AP - 22 | Fm. Teresina | Ortigueira | 5.03 | 51.67 | 27.26 | 6.79 | 8.93 | 5.35 | 0
AP - 12 | Fm. Teresina | Prudentópolis | 7.95 | 34.59 | 49.85 | 5.29 | 10.32 | 0 | 0
AP - 29 | Fm. Teresina | Rebouças | 7.78 | 30.37 | 43.97 | 5.51 | 17.8 | 2.34 | 0
AP - 28 | Fm. Teresina | São Mateus do Sul | 8.69 | 15.83 | 47.95 | 2.85 | 28.15 | 2.35 | 2.87
AP - 29-A | Fm. Teresina | Rebouças | 7.56 | 32.7 | 37.2 | 3.9 | 20.75 | 2.01 | 3.44
AP - 18 | Grupo Castro | Carambeí | 6.14 | 29.1 | 45.47 | 7.01 | 11.62 | 6.81 | 0
AP - 06 | Grupo Itararé | Ipiranga | 6.11 | 30.11 | 44.27 | 7.73 | 17.88 | 0 | 0